## 招标内容
机型 | 舱位 | 产品类别（位置） | 预估数量 | 备注
窄体机（737系列、A32系列） | 商务舱/头等舱 | 座垫套（座垫位置不含腿部位置） | 375 | 如产品类别未涵盖以安装位置界定
|  | 座垫套（座垫位置含腿部位置） | 0
|  | 靠背套（靠背位置不含书报夹/头枕等位置） | 69
|  | 靠背套（靠背位置含书报夹/头枕等位置） | 230
|  | 后背套（靠背后部位置） | 69
|  | 腿垫套（腿部位置/脚部位置） | 300
|  | 书报兜（书报夹位置） | 69
|  | 头枕套（头枕位置） | 0
| 经济舱/超经济舱 | 座垫套（座垫位置不含腿部位置） | 7055
|  | 座垫套（座垫位置含腿部位置） | 0
|  | 靠背套（靠背位置不含书报夹/头枕等位置） | 3602
|  | 靠背套（靠背位置含书报夹/头枕等位置） | 2713
|  | 后背套（靠背后部位置） | 2338
|  | 腿垫套（腿部位置/脚部位置） | 0
|  | 书报兜（书报夹位置） | 3464
|  | 头枕套（头枕位置） | 1350
| / | 隔帘 | 95 | 如对开式为单侧
|  | 绑带 | 249
注：预估数量仅为参考，具体数量以实际工作按需采购。

## 技术要求
项目 | 单位 | 管制值 | GB方法
织物密度 | 条/英吋 | 经：≥85根/英寸 | GB4668-1995
纬：≥55根/英寸
克重 | (克/米平方) | 397g/㎡（-6%～+9%） | GB4669-2008
耐光色牢度 | 级 | 4↑(GB 730蓝标) | GB8427-2019
摩擦色牢度 | 级 | 4↑ | GB/T3920-2008
阻燃性 | 报告 | 满足CCAR25.853（a）12S垂直燃烧的要求： | CCAR-25-R4
自熄时间≤15s
烧焦长度≤203 mm
滴落物熄灭时间≤5s
烟密度 | ds | 满足CCAR 25.853（d）发烟特性的要求： | CCAR-25-R4
4 min 后最大DS 值不大于200
Martindale磨耗性 | 外观无损伤次数 | 10000 | ISO12947、GB/T21196.2-2007
引张强度 | 牛顿 | 经/纬：300↑ | GB3923
引张伸度 | 百分比 | 经： 15%↑ | GB3923
纬： 15%↑
项目书 |  | 具备局方批复有效的“零部件制造批准书”和乘客座椅套（织物）/客舱纺织品类的“零部件制造人批准书项目单” （样品件号可不在项目单附录中）